## игэ2
Объект: : Газопровод – ввод для газоснабжения тепличного комплекса по адресу: Воронежская область, Бобровский район, восточная часть кадастрового квартала 36:02:5400030:134.
ВЕДОМОСТЬ частных значений показателей физических свойств грунтов (по ИГЭ) | [14 empty] | Лист 1 Листов 1
№№ п/п | Лабора-торный номер Арх.№ | Вид и номер выработки | Глубина отбора образца h(м) | Номер ИГЭ/ слоя | Природная влажность Wе, % | Влажность |  | число пласт. Ip % | Пока- затель текучести IL(д.е.) | Плотность, г/см3 |  |  | Коэф-т пористости е (д.е.) | Коэф-т водонасы-щения Sr (д.е.) | Относит. содержание органич. веществ | Классифи-кация грунта по ГОСТ 25100-11
[6 empty] | на гр. текуч. 'WL % | на гр. раскат. 'Wp % |  |  | частиц грунта ρs | влажн. грунта ρ | сухого грунта ρd
Слой 1 Почвенно-растительный слой-чернозём суглинистый.
1 | 1 | 1 | 0.3 | 1 | [6 empty] | 1.8 |  |  |  | 0.06
2 | 7 | 6 | 0.5 | 1 | [6 empty] | 1.77 |  |  |  | 0.08
3 | 11 | 8 | 0.5 | 1 | [6 empty] | 1.75 |  |  |  | 0.08
кол-во опред |  |  |  |  | 0 | 0 | 0 | 0 | 0 | 0 | 3 | 0 | 0 | 0 | 3
нормативное | [10 empty] | 1.773333 |  |  |  | 0.07333333
Расчетные значения α=0,85/α=0,95 | [10 empty] | 1.76
1.75
ИГЭ 1 Суглинок полутвердый.
4 | 2 | 1 | 1.2 | 1 | 21.17647 | 33.49047 | 20.39047 | 13.1 | 0.06 | 2.72 | 1.831111 | 1.511111 | 0.8 | 0.72 |  | суглинок
5 | 3 | 2 | 1.5 | 1 | 20.07353 | 33.80153 | 19.50153 | 14.3 | 0.04 | 2.72 | 1.834831 | 1.52809 | 0.78 | 0.7 |  | суглинок
6 | 4 | 3 | 1.4 | 1 | 20.57143 | 35.75143 | 19.25143 | 16.5 | 0.08 | 2.73 | 1.913721 | 1.587209 | 0.72 | 0.78 |  | суглинок
7 | 5 | 4 | 1.2 | 1 | 20.76923 | 35.51323 | 20.31323 | 15.2 | 0.03 | 2.73 | 1.821547 | 1.508287 | 0.81 | 0.7 |  | суглинок
8 | 6 | 5 | 1.3 | 1 | 20.66544 | 34.85944 | 19.75944 | 15.1 | 0.06 | 2.72 | 1.854294 | 1.536723 | 0.77 | 0.73 |  | суглинок
9 | 8 | 6 | 1.3 | 1 | 23.82353 | 36.60353 | 22.40353 | 14.2 | 0.1 | 2.72 | 1.871111 | 1.511111 | 0.8 | 0.81 |  | суглинок
10 | 9 | 7 | 1.4 | 1 | 22.94118 | 34.68018 | 21.78018 | 12.9 | 0.09 | 2.72 | 1.878652 | 1.52809 | 0.78 | 0.8 |  | суглинок
11 | 10 | 7 | 2.5 | 1 | 23.16176 | 34.33376 | 21.03376 | 13.3 | 0.16 | 2.72 | 1.914286 | 1.554286 | 0.75 | 0.84 |  | суглинок
12 | 12 | 8 | 1.5 | 1 | 22.07353 | 34.72153 | 21.12153 | 13.6 | 0.07 | 2.72 | 1.854972 | 1.519553 | 0.79 | 0.76 |  | суглинок
13 | 13 | 8 | 3 | 1 | 22.88603 | 35.34603 | 21.34603 | 14 | 0.11 | 2.72 | 1.91 | 1.554286 | 0.75 | 0.83 |  | суглинок
кол-во опред |  |  |  |  | 10 | 10 | 10 | 10 | 10 | 10 | 10 | 10 | 10 | 10 | 0
min |  |  |  |  | 20.07353 | 33.49047 | 19.25143 | 12.9 | 0.03 | 2.72 | 1.821547 | 1.508287 | 0.72 | 0.7
нормативное |  |  |  |  | 21.81421 | 34.91011 | 20.69011 | 14.22 | 0.07905063 | 2.722 | 1.868452 | 1.533854 | 0.7746145 | 0.7665527
max |  |  |  |  | 23.82353 | 36.60353 | 22.40353 | 16.5 | 0.16 | 2.73 | 1.914286 | 1.587209 | 0.81 | 0.84
ср.квадр. откл. |  |  |  |  | 1.322128 | 0.9307564 | 1.024098 |  |  | 0.00421637 | 0.03510979 |  | 0.02798809 | 0.05271517
коэфф. вариации |  |  |  |  | 0.06060856 | 0.02666151 | 0.04949699 |  |  | 0.001548997 | 0.01879084 |  | 0.03613164 | 0.06876913
Расчетные значения α=0,85/α=0,95 | [10 empty] | 1.85
1.84